## Совместимость база
Варианты использования смазок СЕСМА 27.09.2023г.
Марка смазки ООО "Селенит" | Массовая доля жирных веществ, % | Влажность, не более, % | Тип проволоки, режимы применения. | Импортный аналог
СЕСМА КН4540 | 60÷65 | 0.7 | Используется взамен TRAXIT C 4540 | TRAXIT C 4540
СЕСМА КН4540 | 60-65 | 0.7 | Волочение гвоздевой проволоки, проволоки под высадку крепежных изделий | VICAFIL 3126
СЕСМА КН4540 | 54 | 0.7 | Производство строительной арматуры d6,0…d13,0 из катанки Ст3сп1 на скоростях 6м/с и выше. Возможно использовать на импортном оборудовании (KOCH) вместо TRAXIT DS 51 E. У смазки низкий расход, хорошее покрытие, низкое пыление. | TRAXIT DS 51 E
СЕСМА КНЕ | 58-65 | 0.7 | Для производства низкоуглеродистой проволоки, механическое удаление окалины, без подсмазочного покрытия. Диапазон диаметров готовой проволоки от 2,50 до 5,95 мм. Наилучший результат получен на диаметрах от 4,00 мм. Частично заменили Lubrifil VA1035. Удовлетворяет на 65% | Lubrifil VA1035
СЕСМА КНЕ | 58-65 | 0.7 | Перетяжка проволоки-заготовки на диаметрах 1,2-1,8 мм. | TRAXIT KE
СЕСМА КНЕ | 58-64 | 0.7 | Изготовление готовой проволоки. Катанка d11,0->8,0, скорость 8 м/с. | TRAXIT КЕ
СЕСМА Н2020 | 70-75 | 0.6 | Волочение проволоки 20Г2Р, ст35. | TRAXIT SL2020BS
СЕСМА Н2020 | 70-75 | 0.6 | Волочение стальной низкоуглеродистой проволоки под оцинкованную проволоку по ГОСТ 3282-74 на скорости до 12 м/с | TRAXIT V15 и TRAXIT SL2020BS
СЕСМА Н2020 | 70-75 | 0.6 | Волочение низкоуглеродистой проволоки, маршрут от 3,7 до 1,2. | TRAXIT TR41
СЕСМА Н2020 | 70-75 | 0.6 | Волочение низкоуглеродистой проволоки. Диаметры от 6.5 до 2.8. Первое волочение с катанки. Стан 2500. На мелкие диаметры (ниже 2мм смазка не используется)
СЕСМА Н2025 | 68÷78 | 0.7 | Волочение высокоуглеродистой проволоки М80 на стане "KOCH". Волочевне катанки с механическим удалением окалины с наснесением подсмазочного слоя. Волочение на d3,5 мм в 6-ть волок. На первых 2-х блоках использовалась смазка ТRАХІТ 4540. на остальных Сесма Н2025. Средние обжатия 18%, скорость волочения 3,4 м/с. Замечаний к смазке нет, захват хороший, стойкость волок стандартная. В дальнейшем проволока использовалась под оцинкование с электрохимической очисткой в растворе каустической соды. Замечаний по очистке от смазки не выявлено, качество цинкового покрытия удовлетворяет требованиям. | TRAXIT C 4540
СЕСМА Н90 | 75-80 | 0.6 | СЕСМА Н90 используется вместо смазки Lubrifil VA7006 и Panlub1000. Подходит на 95% | Lubrifil VA7006 Panlub1000
СЕСМА Н90 | 75-80 | 0.6 | Вололчение электродной проволоки тип СВ-08. Волочение высокоуглеродистой проволоки на всех маршрутах. | Tecnolubre FM913 (Италия, Милан, фирма TECNOVO srl)
СЕСМА Н90 | 75-81 | 0.6 | Волочение низкоуглеродистой проволоки, маршрут от 3,7 до 1,2. | TRAXIT TR41
СЕСМА Н90 | 75-81 | 0.6 | Волочение низкоуглеродистой стальной проволоки. После волочения проволока проходит через гальванизацию. Перед гальванизацией проволока проходит обезжиривание в ванной на основе гидроксида натрия. | Technolubre FM/430
СЕСМА Н90 порошок | 75-81 | 0.6 | Для производства саморезов. Волочение низкоуглеродистой проволоки ГОСТ 3282-74 светлый отжиг d 2,5-3,5 в один проход в точный калибр для дальнейшего изготовления саморезов.
СЕСМА Н98 | 80-87 | 0.5 | СЕСМА Н98 используется вместо смазки Lubrifil VA7006 и Panlub1000. Подходит на 95% | Lubrifil VA7006 Panlube 1000
СЕСМА Н98 | 80-85 | 0.5 | Протяжка фосфатированной и омыленной в растворе стеарата проволоки из сталей 40Х, 20, 20Г2Р, 30Г1Р диаметром 11-32 мм | TRAXIT 2830
СЕСМА Н98 | 80-85 | 0.5 | Волочение стальной низкоуглеродистой проволоки под оцинкованную проволоку по ГОСТ 3282-74 на скорости 14-16 м/с | TRAXIT V15 и TRAXIT SL2020BS
СЕСМА Н98 | 80-88 | 0.5 | Используется при волочении оцинкованной канатной проволоки разных диаметров.
СЕСМА Н98 | 80-86 | 0.5 | Волочение высокоуглеродистой проволоки. Н98 используется на последних 6-ти переходах. На первых 3-4 переходах используется кальциевая Итальянская смазка. | Tecnolubre FM807 (Италия, Милан, фирма TECNOVO srl)
СЕСМА Н98 | 80.6 | 1.5 | СЕСМА Н98 рекомендована для волочения оцинкованной канатной проволоки в качестве аналога смазки TRAXIT V15 SEC. Волочение оцинкованной канатной d 0,60мм в 8 протяжек и d 1,40мм в 10 протяжек. Поверхность проволоки при волочении светлая матовая оцинкованная; волоки при работе не разбило. Скорости волочения на d 0,60мм — 6м/с; на d 1,40мм — 3,5 м/с. | TRAXIT V15 SEC
СЕСМА СМ2020 | 77 | 0.6 | Катанка d2,5->1,2 сталь 1кп, скорость 10 м/с, остаточная смазка 0,04%, отжиг. | НАСТ-Техно Н1 или СВС-МО1
СЕСМА СМ2020ч и Н2025ч | 70-78 | 1-1,5 | Специально разработанные составы для волочения кордовой проволоки. Скорость 8-10 м/сек, диаметры d3,4..1,6 мм. | TRAXIT 2025
СЕСМА СМ4540 | 54 | 0.7 | Для производства низкоуглеродистой проволоки, механическое удаление окалины, без подсмазочного покрытия. Диапазон диаметров готовой проволоки от 2,50 до 5,95 мм. Наилучший результат получен на диаметрах от 4,00 мм. Частично заменили Lubrifil VA1035. Удовлетворяет на 65% | Lubrifil VA1035
СЕСМА СМ4540 | 54 | 0.7 | Для сухого волочения низкоуглеродистой проволоки в том числе и на высокоскоростном стане для разных маршрутов.
СЕСМА СМ4540 | 54 | 0.7 | Изготовление проката арматурного свариваемого периодического профиля класса В500 ГОСТ Р52544-2006 на стане ХДА. Из катанки диаметрами 9,0;11,5;13,5(мм) из низкоуглеродистой стали 3пс. | «PAN CHEMIKALS», Италия, PANLUBE S66T
СЕСМА СМ4540 | 54 | 0.7 | Производство сварочной легированной проволоке диаметром 1,2 мм. По сварочно-технологическим свойствам проволока изготовленная на смазке СЕСМА СМ4540 уступает изготовленной на смазке TRAXIT C4540. Смазка СЕСМА СМ2020 не подошла т.к. обугливается при протяжке. | TRAXIT C4540
СЕСМА СМ4540 | 54 | 0.7 | СЕСМА СМ4540 обеспечивает стабильность процесса производства сварочной омедненной проволоки в качестве аналога смазки TRAXIT TR4540 или TRAXIT C454. Волочение проводилось на проволоке диаметром 3,0 4,0 5,0 мм марок св-08Г2С, св-0,8А, св-0,8ГНМ , св-08ГА, S3MoTiB, S2Mo. Фактический составил 0,48 кг/т, что значительно ниже действующей нормы для TRAXIT | TRAXIT C 454 TRAXIT C 4540 TRAXIT TR4540
СЕСМА СМ4540 | 54 | 0.7 | Волочение низкоуглеродистой проволоки Ст1 ПС. Из катанки 5,5 по маршруту 4,76-4,07-3,50 | Traxit TR41
СЕСМА СМ4540 | 54 | 0.7 | Катанка d6,5->1,75 сталь 1кп, скорость 11,5 м/с, остаточная смазка 0,02%, отжиг. | НАСТ-Техно Н1 или СВС-МО1
СЕСМА СМ4540 | 54 | 0.7 | Изготовление фибровой проволоки. Катанка d6,5->1,0 сталь 1кп, скорость 14 м/с, остаточная смазка 0,021%.
СЕСМА СМ4540 | 54 | 0.7 | Волочение низко-углеродистой проволоки. Катанка d6,0->2,5/3,0 скорость 10 м/с, остаточная смазка 0,02%.
СЕСМА СМ4540 | 54 | 0.7 | Производство строительной арматуры d6,0…d13,0 из катанки Ст3сп1 на скоростях 6м/с и выше. Возможно использовать на импортном оборудовании (KOCH) вместо TRAXIT DS 51 E. У смазки низкий расход, хорошее покрытие, низкое пыление. | TRAXIT DS 51 E